## Feuille 1
VPD010 | m² |  | Revêtement de sol continu drainant.
Revêtement continu drainant pour usage piéton, de 40 mm d'épaisseur, réalisé "in situ" avec du mortier à base de résines et de granulats de couleurs sélectionnées avec granulométrie de 7/10 mm, placé sur une couche de 30 mm de matériau granulaire.
Code interne |  | Désignation |  | Quantité | Unité | Prix unitaire | Prix total
mt01arr010a |  | Grave de carrière, de 19 à 25 mm de diamètre. |  | 0.063 | t | 1309.9 | 82.52
mt47pcd010k |  | Revêtement continu drainant pour usage piéton, de 40 mm d'épaisseur, réalisé "in situ" avec du mortier à base de résines et de granulats de couleurs sélectionnées avec granulométrie de 7/10 mm, avec une résistance à la flexotraction de 2,3 N/mm², une résistance à compression de 4,5 N/mm², une capacité drainante de 800 l/(m²·min), et résistance au glissement supérieur à 45 selon DIN CEN/TS 12633. |  | 1 | m² | 8468.97 | 8468.97
mo041 |  | Compagnon professionnel III/CP2 VRD espaces publics. |  | 0.751 | h | 672.52 | 505.06
mo087 |  | Ouvrier professionnel II/OP VRD espaces publics. |  | 0.751 | h | 502.82 | 377.62
|  | Frais de chantier des unités d'ouvrage |  | 2 | % | 9434.17 | 188.68
Coût d'entretien décennal: 1.347,20DA les 10 premières années. | [5 empty] | Montant total HT: | 9622.85