## Feuille 1
ASE010 | m² | Revêtement de sol continu en béton imprimé, pour extérieurs.
Revêtement de sol continu en béton imprimé, avec des joints, de 10 cm d'épaisseur, réalisé avec béton non armé confectionné sur le chantier BCN: CPJ-CEM II/A 32,5 - P - B 16 - 15/25 - E: 1 - NA - P 18-305, coulage avec des moyens manuels, extension et vibrage manuel via règle vibrante; coloriage et durcissement superficiel par saupoudrage avec du mortier décoratif de roulement pour revêtement de sol en béton, couleur blanche, rendement 4,5 kg/m²; finition imprimée en relief, application préalable de démoulant en poudre, couleur bordeaux; et couche de scellement finale avec résine imperméabilisante. Le prix ne comprend ni la base du dallage ni l'exécution et le scellement des joints.
Code interne |  | Désignation | Quantité | Unité | Prix unitaire | Prix total
mt08aaa010a |  | Eau. | 0.019 | m³ | 190.41 | 3.62
mt01arg000a |  | Sable criblé. | 0.045 | m³ | 2821.89 | 126.99
mt01arg001ar |  | Gros granulats homogénéisés, de taille maximale 15/25 mm. | 0.085 | m³ | 3013.53 | 256.15
mt08cem000a |  | Ciment gris en sacs. | 36.488 | kg | 13.84 | 504.99
mt09wnc011ba |  | Mortier décoratif de roulement pour revêtement de sol en béton, couleur blanche, composé de ciment, granulats de silice, additifs organiques et pigments. | 4.5 | kg | 57.69 | 259.61
mt09wnc020f |  | Démoulant en poudre, couleur bordeaux, appliqué dans revêtements continus en béton imprimé, composé de charges, pigments et additifs organiques. | 0.2 | kg | 714.85 | 142.97
mt09wnc030a |  | Résine imperméabilisante, pour le séchage et le scellement de revêtements continus en béton imprimé, composée de résine synthétique en dispersion aqueuse et additifs spécifiques. | 0.25 | kg | 1226.61 | 306.65
mq06vib020 |  | Règle vibrante de 3 m. | 0.019 | h | 507.6 | 9.64
mq08lch040 |  | Hydronettoyeur à pression. | 0.174 | h | 499.99 | 87
mo041 |  | Compagnon professionnel III/CP2 VRD espaces publics. | 0.338 | h | 731.39 | 247.21
mo087 |  | Ouvrier professionnel II/OP VRD espaces publics. | 0.423 | h | 546.7 | 231.25
|  | Frais de chantier des unités d'ouvrage | 2 | % | 2176.08 | 43.52
Coût d'entretien décennal: 244,16DA les 10 premières années. |  |  |  |  | Montant total HT: | 2219.6