## Feuille 1
GAI010 | U | Réparation d'un élément de plancher en bois, via une prothèse en mortier à base de résine époxy et des armatures.
Réparation de l'extrémité de poutrelle du plancher en bois, en supprimant la zone détériorée et en plaçant une prothèse de 10x15x50 cm de mortier fluide à prise rapide, à deux composants à base de résine époxy, renfort avec 4 barres à haute adhérence en fibre de verre renforcée avec résine en polyester, de 0,6 m de longueur chacune et 12 mm de diamètre, ancrées à la poutrelle avec résine époxy-acrylate, sans styrène, de hautes résistances, appliquée dans les trous réalisés dans la partie saine du bois, application préalable d'un lait du même mortier époxy sur la surface en bois. Montage et démontage du système de coffrage de la zone qui requiert la prothèse. Montage et démontage d'étai.
Code interne |  | Désignation | Quantité | Unité | Prix unitaire | Prix total
mt08ema050b |  | Bois pour coffrage, de 26 mm d'épaisseur. | 0.006 | m³ | 48635.2 | 291.81
mt08var050 |  | Fil de fer galvanisé pour attacher, de 1,30 mm de diamètre. | 0.1 | kg | 189.49 | 18.95
mt08var060 |  | Pointes d'acier de 20x100 mm. | 0.05 | kg | 1105.34 | 55.27
mt08dba010d |  | Agent démoulant, à base d'huiles spéciales, émulsionnable à l'eau, pour coffrages métalliques, phénoliques ou en bois. | 0.03 | l | 227.92 | 6.84
mt50spa050m |  | Grosse planche en bois de pin, dimensions 20x7,2 cm. | 0.001 | m³ | 42904.3 | 42.9
mt50spa101 |  | Clous en acier. | 0.053 | kg | 182.87 | 9.69
mt50spa081a |  | Étai métallique télescopique, allant jusqu'à 3 m de hauteur. | 0.014 | U | 1880.76 | 26.33
mt26reh100a |  | Cartouche de 380 ml de résine époxy-acrylate, sans styrène, à deux composants, avec doseur et buse mélangeuse automatique, pour ancrages structuraux verticaux et horizontaux. | 0.585 | U | 1668.24 | 975.92
mt07cef010f |  | Barre à haute adhérence en fibre de verre renforcée avec résine en polyester, de 12 mm de diamètre, avec surface sablée pour amélioration de l'adhérence, pour armature et renfort structural. | 2.4 | m | 1259.72 | 3023.33
mt09reh321a |  | Mortier fluide à prise rapide, à deux composants à base de résine époxy, avec durcisseur aminique, sans retrait, de résistance mécanique élevée, imperméable à l'eau et avec une haute résistance aux agents chimiques, pour ancrages et remplissages, selon NF EN 1504-6. | 12.75 | kg | 817.31 | 10420.7
mq09sie010 |  | Tronçonneuse à essence, de 50 cm de lame et 2 kW de puissance. | 0.063 | h | 324.32 | 20.43
mo020 |  | Compagnon professionnel III/CP2 construction. | 0.981 | h | 698.09 | 684.83
mo112 |  | Ouvrier d'exécution I/OE2 construction. | 0.561 | h | 511 | 286.67
mo058 |  | Ouvrier professionnel II/OP menuisier bois. | 0.303 | h | 525.07 | 159.1
mo113 |  | Ouvrier d'exécution I/OE1 construction. | 0.303 | h | 502.77 | 152.34
|  | Frais de chantier des unités d'ouvrage | 2 | % | 16175.1 | 323.5
Coût d'entretien décennal: 659,94DA les 10 premières années. |  |  |  |  | Montant total HT: | 16498.6